## TÊMPERA
Valores de microdureza (HV)
| Amostra referência | TT 750 °C/25min + quench | TT 820 °C/25min + quench
| 176 | 236 | 454
| 198 | 310 | 459
| 166 | 234 | 417
| 192 | 198
| 173 | 224
| 160 | 228
| 212 | 222
290
450
Média | 182.4286 | 242.75 | 443.3333
Desvio padrão | 18.76039 | 37.56803 | 22.94196

## DESGASTE
| Amostra referência | TT 750 °C/25min + quench | TT 820 °C/25min + quench
Altura inicial (mm) | 45.3 | 44.9 | 45.1
Diâmetro inicial (mm) | 14.1 | 14.1 | 14.1
Carga (kg) | 1 | 1 | 1
Tempo (min) | 10 | 10 | 10
Rotação rebolo (rpm) | 300 | 300 | 300
Massa inicial (g) | 56.52 | 55.5 | 54.26
Massa final (g) | 54.62 | 55.23 | 53.88
Variação de massa (g) | -1.9 | -0.27 | -0.38

## SOLDAGEM
Valores de microdureza (HV)
Aço 1045 |  | Aço 1020
| Cordão 1 |  | Cordão 1
Solda | 211 | Solda | 157
ZTA | 477 | ZTA | 119
Substrato | 241 | Substrato | 103
| Cordão 2 |  | Cordão 2
Solda | 271 | Solda | 315
ZTA | 520 | ZTA | 123
Substrato | 223 | Substrato | 104
| Cordão 3 |  | Cordão 3
Solda | 577 | Solda | 291
ZTA | 301 | ZTA | 129
Substrato | 182 | Substrato | 99

## PACK
Valores de microdureza (HV)-aço 1020
| TT 800 °C/4h |  | TT 800 °C/16h
| Substrato | Camada | Substrato | Camada
| 101 | 610 | 86 | 780
| 98 | 857 | 93 | 795
Média | 99.5 | 733.5 | 89.5 | 787.5
Desvio padrão | 2.12132 | 174.6554 | 4.949747 | 10.6066